## 137-9
Толщинометрия
$START
| Наименование элемента | Sи, мм | Sф, мм | Sотб, мм
| Обечайка корпуса | 26 | 23.7 | 12.75
| Обечайка штуцера №1 ввода трубного пучка | 36 | 31.7 | 4,0
| Обечайка штуцера №2 ввода трубного пучка | 36 | н/д | 4,0
| Обечайка штуцера №3 ввода трубного пучка | 36 | н/д | 4,0
| Обечайка распределительной камеры №1 | 10 | 10,2 | 4,0
| Обечайка распределительной камеры №2 | 10 | 10,0 | 4,0
| Обечайка распределительной камеры №3 | 10 | 10,5 | 4,0
| Днище корпуса | 26 | 25,0 | 12,2
| Днище распределительной камеры №1 | 10 | 11,4 | 4,0
| Днище распределительной камеры №2 | 10 | 11,3 | 4,0
| Днище распределительной камеры №3 | 10 | 11.4 | 4,0
$END

## 137-15
Сведения об основных элементах
$START
| Наименование элемента | Кол., шт. | Размеры |  |  | Материал
|  |  | Диаметр внутренний или наружний | Толщина стенки | Длина (высота) | Марка | Гост или ТУ
| Обечайка корпуса | 1 | 2600 | 26 | 6400 | ВСт3 | 380
| Обечайка штуцера №1 ввода трубного пучка | 1 | 700 | 36 | 600 | 09Г2С | 5520
| Обечайка штуцера №2 ввода трубного пучка | 1 | 700 | 36 | 600 | 09Г2С | 5520
| Обечайка штуцера №3 ввода трубного пучка | 1 | 700 | 36 | 600 | 09Г2С | 5520
| Обечайка распределительной камеры №1 | 1 | 700 | 10 | 400 | 09Г2С | 5520
| Обечайка распределительной камеры №2 | 1 | 700 | 10 | 400 | 09Г2С | 5520
| Обечайка распределительной камеры №3 | 1 | 700 | 10 | 400 | 09Г2С | 5520
| Днище корпуса | 2 | 2600 | 26 | 730 | 09Г2С | 5520
| Днище распределительной камеры №1 | 1 | 700 | 10 | 200 | 09Г2С | 5520
| Днище распределительной камеры №2 | 1 | 700 | 10 | 200 | 09Г2С | 5520
| Днище распределительной камеры №3 | 1 | 700 | 10 | 200 | 09Г2С | 5520
$END

## 137-15-1
Сведения о штуцерах
$START
| Наименование | Кол., шт. | Условный переход, мм | Условное давление, МПа | Материал
[5 empty] | Марка | Гост или ТУ
| Вход продукта патрубок 219х6 | 1 | 200 | 25 | Сталь 200 | 1050-88
$END

## 137-17
Сведения о штуцерах
$START
| Наименование | Кол., шт. | Условный переход, мм | Условное давление, МПа | Материал
[5 empty] | Марка | Гост или ТУ
| Выход остатка продукта патрубок 159х4,5-180 | 1 | 150 | 25 | Сталь 20 | 1050-88
| Выход паров продукта патрубок 273х8-200 | 1 | 250 | 25 | Сталь 20 | 1050-88
| Взод теплоносителя патрубок 159х4,5-190 | 3 | 150 | 25 | Сталь 20 | 1050-88
| Взод теплоносителя патрубок 159х4,5-190 | 3 | 150 | 25 | Сталь 20 | 1050-88
| Дренаж патрубок 57х4-110 | 1 | 50 | 25 | Сталь 20 | 1050-88
| Люк-лаз патрубок 480х10-200 | 1 | 450 | 25 | 09Г2С | 5520-79
| Бобышка регулятора уровня | 2 | 40 | - | Сталь 20 | 1050-88
| Для магнометра | 1 | 15 | - | Сталь 20 | 1050-88
| Люк монтажный патрубок 219х6-258 | 3 | 200 | 25 | Сталь 20 | 1050-88
| К указателю уровня | 2 | 20 | - | Сталь 20 | 1050-88
| Штуцер ввода трубн.пучка патрубок (1,2,3)700х36-335 | 3 | 700 | 25 | 09Г2С | 5520-79
$END

## 137-17-1
Результаты контроля неразрушающим методами при изготовлении
$START
| Метод контроля | Объем контроля | Примечание
| Механические испытания | Контрольный стык диам.133х6 | Протокол №124 от 04.12.1988
| Гаммаграфирование | Контрольный стык диам.57х3 | Удовл.
$END

## 137-23
Программа работ
$START
| Наименование аппарата | Позиция | Рег. № | Зав.№
| Конденсатор (теплообменник) | Т-1А | 1708-Т | 983
| Испаритель (теплообменник) | Т-3 | 1819-Т | 323
| Холодильник (теплообменник) | Т-10 | 26229-А | 6436
| Теплообменник | Т-21А | 2159-Т | 623
| Теплообменник | Т-23 | 2253-Т | 514
| Теплообменник | Т-26 | 29562 | 204
| Теплообменник | Т-26А | 29650 | 199
$END

## 137-41-1
Таблица измерений толщины стенок аппарата, мм
$START
| № точки ось | 1 | 2 | 3 | 4 | 5 | 6 | 7 | 8 | 9 | 10 | 11 | 12 | 13 | 14 | 15 | 16
| А | 26.0 | 25.0 | 25.6 | 24.9 | 24.5 | 25.0 | 25.0 | 25.3 | 25.3 | 24.9 | 25.0 | 25.6 | 23.7 | 25.0 | 25.7 | 26.5
| В | - | 25.3 | 25.5 | 24.5 | 24.6 | 25.1 | 25.0 | 25.3 | 25.3 | 24.5 | 25.0 | 25.5 | 24.0 | 24.6 | 26.4 | 25.9
| С | - | 25.3 | 25.3 | 24.8 | 24.7 | 25.1 | 25.2 | 25.2 | 25.2 | 24.8 | 25.2 | 25.3 | 24.1 | 25.0 | 27.0 | 25.3
| D | - | 25.1 | 25.6 | 24.6 | 24.5 | 25.0 | 25.2 | 25.1 | 25.1 | 24.6 | 25.2 | 25.6 | 23.9 | 24.8 | 25.3 | 25.3
$END

## 137-41-2
Таблица измерений толщины стенок аппарата, мм
$START
| № точки ось | А, Ж, В | Б | К 1,2 | К 3 | Г 1,2,3 | Д 1,2,3 | М 1 |  |  | М 2 |  |  | М 3
| А | н/д | 7,0 | 6,4 | 6,0 | 6,2 | 6,3 | 17 | 18 | 19 | 20 | 21 | 22 | 23 | 24 | 25
| В | - | - | 6,2 | - | - | - | 31,7 | 10,3 | 11,6 | 31,8 | 10,0 | 11.3 | 31.9 | 10,6 | 11,4
| С | - | 6,8 | 6,6 | 6,1 | 6,3 | 6,1 | 34,5 | 10,3 | 11,4 | 32,3 | 10,4 | 11.5 | 32,0 | 10,5 | 11,7
| D | - | - | 6,3 | - | - | - | 34,7 | 10,2 | 11,6 | 31,7 | 10,3 | 11.6 | 32,1 | 10,4 | 11,6
$END

## 137-47-1
Результаты измерения твердости
$START
| Место измерения | Материал | Твердость, HB
Min-Max
| Обечайка корпуса основной металл | ВСт3 | 138-146
| Кольцевые сварные швы | - | 153-159
| Продольные сварные швы | - | 151-161
| Днище корпуса основной металл | 09Г2С | 151-155
| Обечайка распределительной камеры основной металл | 09Г2С | 145-153
| Днище распределительной камеры основной металл | 09Г2С | 149-157
| Кольцевые сварные швы распределительной камеры | - | 150-158
| Продольные сварные швы распределительной камеры | - | 152-162
$END

## 137-53
Основные технологические параметры
$START
| Параметр | Межтрубное пространство | Трубное пространство
| Прабочее внутреннее давление, МПа (Pраб) | 1,25 | 1,2
| Расчетное внутреннее давление, МПа (Pр) | 1,25 | 1,2
| Рабочая температура, C (t) | 195 | 270
| Расчетная температура, C (t) | 195 | 270
| Внутренняя среда | Бензин, пары бензина | Легкий газойл
$END

## 137-53-1
Основные габаритные размеры
$START
| Конструктивный элемент | Внутренний диаметр, D, мм (нар.) | Длина h, мм | Исполнительная толщина стенки, Sи, мм | Марка материала
| Обечайка корпуса межтурбного пространства | 2600,0 | 6400 | 26,0 | ВСт3
| Обечайка штуцера №1 ввода трубного пучка межтрубного пространства | 700,0 | 600 | 36,0 | 09Г2С
| Обечайка штуцера №2 ввода трубного пучка межтрубного пространства | 700,0 | 600 | 36,0
| Обечайка штуцера №3 ввода трубного пучка межтрубного пространства | 700,0 | 600 | 36,0
| Обечайка распределительной камеры №1 трубного пространства | 700,0 | 400 | 10,0
| Обечайка распределительной камеры №2 трубного пространства | 700,0 | 400 | 10,0
| Обечайка распределительной камеры №3 трубного пространства | 700,0 | 400 | 10,0
| Днище корпуса межтрубного пространства | 2600,0 | 730 | 26,0
| Днище распределительной камеры №1 межтрубного пространства | 700,0 | 200 | 10,0
| Днище распределительной камеры №2 межтрубного пространства | 700,0 | 200 | 10,0
| Днище распределительной камеры №3 межтрубного пространства | 700,0 | 200 | 10,0
$END

## 137-53-2
Толщина стенок для основных конструктивных элементов
$START
| Конструктивный элемент | Минимальная толщина стенки по толщинометрии Smin, мм | Погрешность измерения, мм | Фактическая толщина стенки Sф, мм
| Обечайка корпуса межтурбного пространства | 23,7 | +-0,1 | 23,6
| Обечайка штуцера №1 ввода трубного пучка межтрубного пространства | 31,7 | +-0,1 | 31,6
| Обечайка штуцера №2 ввода трубного пучка межтрубного пространства | 31,7 | +-0,1 | 31,6
| Обечайка штуцера №3 ввода трубного пучка межтрубного пространства | 31,7 | +-0,1 | 31,6
| Обечайка распределительной камеры №1 трубного пространства | 10,0 | +-0,1 | 9,9
| Обечайка распределительной камеры №2 трубного пространства | 10,0 | +-0,1 | 9,9
| Обечайка распределительной камеры №3 трубного пространства | 10,0 | +-0,1 | 9,9
| Днище корпуса межтрубного пространства | 25,0 | +-0,1 | 24,9
| Днище распределительной камеры №1 межтрубного пространства | 11,3 | +-0,1 | 11,2
| Днище распределительной камеры №2 межтрубного пространства | 11,3 | +-0,1 | 11,2
| Днище распределительной камеры №3 межтрубного пространства | 11,3 | +-0,1 | 11,2
$END

## 137-54
Механические характеристики материалов
$START
| Материал | Температура, С | Предел текучести, МПа | Предел прочности, МПа | Допускаемое напряжение, МПа
| 09Г2С | 20 | 280,0 | 440,0 | 183,0
|  | 195 | 222,9 | 438,1 | 148,6
|  | 270 | 211,2 | 444,4 | 140,6
| ВСт3 | 20 | 231,0 | 460,0 | 154,0
|  | 195 | 213,5 | 500,5 | 142,3
| Сталь 20 | 20 | 220,0 | 410,0 | 147,0
|  | 195 | 204,5 | 456,0 | 136,3
|  | 270 | 190,4 | 460,0 | 126,8
$END

## 137-54-1
Исходные данные и результаты расчета
$START
| Конструктивный элемент | Pp, МПа | D, мм | Т, С | G, МПа | Sф, мм | Sp, мм | [P], МПа
| Обечайка корпуса межтурбного пространства | 1.25 | 2600,0 | 195 | 142,3 | 23,6 | 12,75 | 2.21
| Обечайка штуцера №1 ввода трубного пучка межтрубного пространства | 1.25 | 700,0 | 195 | 148,6 | 31,6 | 3,3 | 11.2
| Обечайка штуцера №2 ввода трубного пучка межтрубного пространства | 1.25 | 700,0 | 195 | 148,6 | 31,6 | 3,3 | 11.2
| Обечайка штуцера №3 ввода трубного пучка межтрубного пространства | 1.25 | 700,0 | 195 | 148,6 | 31,6 | 3,3 | 11.2
| Обечайка распределительной камеры №1 трубного пространства | 1.2 | 700,0 | 270 | 140,6 | 9,9 | 3,3 | 3.18
| Обечайка распределительной камеры №2 трубного пространства | 1.2 | 700,0 | 270 | 140,6 | 9,9 | 3,3 | 3.18
| Обечайка распределительной камеры №3 трубного пространства | 1.2 | 700,0 | 270 | 140,6 | 9,9 | 3,3 | 3.18
$END

## 137-55
Исходные данные и результаты расчета
$START
| Конструктивный элемент | P, МПа | R, мм | Т, С | [G], МПа | Sф, мм | S1p, мм | [P], МПа
| Днище корпуса межтурбного пространства | 1,25 | 2600,0 | 195 | 148,6 | 24,9 | 12,2 | 2.45
| Днище распределительной камеры №1 трубного пространства | 1,25 | 700,0 | 270 | 140,6 | 11,2 | 3,3 | 3.6
| Днище распределительной камеры №2 трубного пространства | 1,25 | 700,0 | 270 | 140,6 | 11,2 | 3,3 | 3.6
| Днище распределительной камеры №3 трубного пространства | 1,25 | 700,0 | 270 | 140,6 | 11,2 | 3,3 | 3.6
$END

## 137-56
Пасчет допускаемого давления гидроиспытания
$START
| Элемент | Rp0,2, МПа | [G]пр, МПа | Sф, мм | Pпр, мм | [P]пр, МПа
| Обечайка корпуса межтурбного пространства | 231,0 | 210,0 | 23,6 | 1,69 | 3,26
| Обечайка штуцера №1 ввода трубного пучка межтрубного пространства | 280,0 | 254,55 | 31,6 | 1,69 | 19,9
Обечайка штуцера №2 ввода трубного пучка межтрубного пространства
Обечайка штуцера №3 ввода трубного пучка межтрубного пространства
| Обечайка распределительной камеры №1 трубного пространства |  |  | 9,9 | 1,73 | 5,75
Обечайка распределительной камеры №2 трубного пространства
Обечайка распределительной камеры №3 трубного пространства
| Днище корпуса межтурбного пространства |  |  | 24,9 | 1,69 | 4,19
| Днище распределительной камеры №1 трубного пространства |  |  | 11,2 | 1,73 | 6,63
Днище распределительной камеры №2 трубного пространства
Днище распределительной камеры №3 трубного пространства
$END

## 137-58
Толщина
$START
| Штуцер | d, мм | Материал | Р, МПа | [G], МПа | Sф, мм | Sр, мм | Sотб., мм
| Dy200 | 200 | Сталь 20 | 1,25 | 136,3 | 5,9 | 1,06 | 3,0
| Dy150 | 150 |  | 1,25 | 136,3 | 6,7 | 0,8 | 3,0
| Dy150 | 150 |  | 1,2 | 126,8 | 6,0 | 0,82 | 3,0
$END

## 137-62
$START
| Конструктивный элемент |  | Толщина стенки, мм
|  |  | Исполнительная, Sи, мм | Фактическая минимальная (с учетом погрешности измерения), Sф, мм | Расчетная, Sр, мм | Допускаемая, Sотб, мм
| Обечайка корпуса межтурбного пространства |  | 26,0 | 23.6 | 12,75 | 12,75
| Обечайка штуцера №1 ввода трубного пучка межтрубного пространства |  | 36,0 | 31,6 | 3,3 | 4,0
| Обечайка штуцера №2 ввода трубного пучка межтрубного пространства |  | 36,0 | 31,6 | 3,3 | 4,0
| Обечайка штуцера №3 ввода трубного пучка межтрубного пространства |  | 36,0 | 31,6 | 3,3 | 4,0
| Обечайка распределительной камеры №1 трубного пространства |  | 10,0 | 9,9 | 3,3 | 4,0
| Обечайка распределительной камеры №2 трубного пространства |  | 10,0 | 9,9 | 3,3 | 4,0
| Обечайка распределительной камеры №3 трубного пространства |  | 10,0 | 9,9 | 3,3 | 4,0
| Днище корпуса межтурбного пространства |  | 26,0 | 24,9 | 12,2 | 12,2
| Днище распределительной камеры №1 трубного пространства |  | 10,0 | 11,2 | 3,3 | 4,0
| Днище распределительной камеры №2 трубного пространства |  | 10,0 | 11,2 | 3,3 | 4,0
| Днище распределительной камеры №3 трубного пространства |  | 10,0 | 11,2 | 3,3 | 4,0
| Штуцера | Dy200 | - | 5.9 | 1,06 | 3,0
|  | Dy150 | - | 6,7 | 0,8 | 3,0
|  | Dy150 | - | 6,0 | 0,82 | 3,0
$END

## 137-66
Расчет остаточного ресурса
$START
| Конструктивный элемент | Sи, мм | Sр, мм | Sотб, мм | Sф, мм | t1, лет | Tнр, лет | а, мм/год | m1 | m2 | Tк, лет
| Обечайка корпуса межтурбного пространства | 26,0 | 12,75 | 12,75 | 23,6 | 14 | 20 | 0,24 | 0 | 43,8 | 28,3
| Обечайка штуцера №1 ввода трубного пучка межтрубного пространства | 36,0 | 3,3 | 4,0 | 31,6 |  |  | 0,43 |  | 63,0 | 33,6
| Обечайка штуцера №2 ввода трубного пучка межтрубного пространства | 36,0 | 3,3 | 4,0 | 31,6 |  |  | 0,43 |  | 63,0 | 33,6
| Обечайка штуцера №3 ввода трубного пучка межтрубного пространства | 36,0 | 3,3 | 4,0 | 31,6 |  |  | 0,43 |  | 63,0 | 33,6
| Обечайка распределительной камеры №1 трубного пространства | 10,0 | 3,3 | 4,0 | 9,9 |  |  | 0,1 |  | 59,0 | 32,7
| Обечайка распределительной камеры №2 трубного пространства | 10,0 | 3,3 | 4,0 | 9,9 |  |  | 0,1 |  | 59,0 | 32,7
| Обечайка распределительной камеры №3 трубного пространства | 10,0 | 3,3 | 4,0 | 9,9 |  |  | 0,1 |  | 59,0 | 32,7
| Днище корпуса межтурбного пространства | 26,0 | 12,2 | 12,2 | 24,9 | 14 | 20 | 0,12 | 0 | 102,6 | 37,0
| Днище распределительной камеры №1 трубного пространства | 10,0 | 3,3 | 4,0 | 11,2 |  |  | 0,1 |  | 72,0 | 35,0
| Днище распределительной камеры №2 трубного пространства | 10,0 | 3,3 | 4,0 | 11,2 |  |  | 0,1 |  | 72,0 | 35,0
| Днище распределительной камеры №3 трубного пространства | 10,0 | 3,3 | 4,0 | 11,2 |  |  | 0,1 |  | 72,0 | 35,0
$END